## Operating records
|  |  | 400 | 31 |  | 352 |  | 180 | [6 empty] | Steel Composition
|  |  | Campaign-Heat | UN-ID | Runtime | PL-ID | Runtime | LN-ID | Runtime | Duration | Mortar | Shift | Steel Grade | Remark | C(%) | Si(%) | Mn(%) | Al(%) | Cr(%) | Ca(ppm)
|  |  | CMP01-HT001 | UN-001-01 |  | PL-001-01 | 46 | LN-001-1 | 46 | 46 | Shinagawa P6RSGS | D |  |  | 0.086 | 0.012 | 0.561 | 0.034 | 0.014 | 0.0001
LEGEND: (U/L)AA-BBB-CC(DDD) |  |  | CMP01-HT002 | UN-001-02 |  | PL-002-01 | 45 | LN-002-1 | 45 | 45 | Shinagawa P6RSGS | D |  |  | 0.082 | 0.012 | 0.525 | 0.042 | 0.013 | -
|  |  | CMP01-HT003 | UN-001-03 |  | PLA-003-01 | 44 | LN-003-1 | 44 | 44 | Shinagawa P6RSGS | A | API | Infiltration between UN and PL | 0.2021 | 0.269 | 1.407 | 0.042 | 0.022 | 0.0025
U/L : Upper / Lower |  |  | CMP01-HT004 | UN-001-04 |  | PL-004-01 |  | LN-004-1 |  | 56 | RHI-M Cr2O3 | D |  |  | 0.042 | 0.005 | 0.288 | 0.038 | 0.014 | -
AA : Refractory Type |  |  | CMP01-HT005 | UN-001-05 |  | PL-004-02 | 107 | LN-004-2 | 107 | 51 | RHI-M Cr2O3 | D |  |  | 0.077 | 0.011 | 0.692 | 0.05 | 0.016 | -
| N = Nozzle |  | CMP01-HT006 | UN-001-06 |  | PL-005-01 |  | LN-005-1 |  | 54 | Shinagawa P6RSGS | B |  |  | 0.037 | 0.009 | 0.297 | 0.079 | 0.016 | -
| PL = Common Steel Plate |  | CMP01-HT007 | UN-001-07 |  | PL-005-02 |  | LN-005-2 |  | 85 | Shinagawa P6RSGS | B |  |  | 0.045 | 0.011 | 0.297 | 0.041 | 0.015 | 0.0002
| PLA = API Steel Plate |  | CMP01-HT008 | UN-001-08 | 427 | PL-005-03 | 185 | LN-005-3 | 185 | 46 | Shinagawa P6RSGS | D |  | Bad UN surface | 0.037 | 0.007 | 0.337 | 0.044 | 0.017 | -
BBB : Refractory ID |  |  | CMP01-HT009 | UN-002-01 |  | PL-006-01 |  | LN-006-1 |  | 40 | Shinagawa P6RSGS | B |  |  | 0.065 | 0.006 | 0.287 | 0.047 | 0.015 | 0.0001
CC : Completed Heats |  |  | CMP01-HT010 | UN-002-02 |  | PL-006-02 |  | LN-006-2 |  | 44 | Shinagawa P6RSGS | C |  |  | 0.058 | 0.008 | 0.278 | 0.04 | 0.012 | -
DDD : Cumulative Runtime after CC Heats (min) |  |  | CMP01-HT011 | UN-002-03 |  | PL-006-03 |  | LN-006-3 |  | 50 | Shinagawa P6RSGS | C |  |  | 0.037 | 0.012 | 0.279 | 0.037 | 0.011 | -
|  |  | CMP01-HT012 | UN-002-04 |  | PL-006-04 | 184 | LN-006-4 | 184 | 50 | Shinagawa P6RSGS | D |  |  | 0.154 | 0.01 | 0.53 | 0.031 | 0.012 | -
|  |  | CMP01-HT013 | UN-002-05 |  | PL-007-01 |  | LN-007-1 | 46 | 46 | Shinagawa P6RSGS | B |  |  | 0.084 | 0.022 | 0.951 | 0.04 | 0.017 | -
|  |  | CMP01-HT014 | UN-002-06 |  | PL-007-02 |  | LN-008-1 |  | 69 | Shinagawa P6RSGS | C | SPECIAL |  | 0.082 | 0.023 | 1.029 | 0.032 | 0.019 | -
|  |  | CMP01-HT015 | UN-002-07 |  | PL-007-03 |  | LN-008-2 |  | 56 | Shinagawa P6RSGS | C |  |  | 0.052 | 0.008 | 0.288 | 0.034 | 0.017 | -
|  |  | CMP01-HT016 | UN-002-08 |  | PL-007-04 | 229 | LN-008-3 | 183 | 58 | Shinagawa P6RSGS | A |  |  | 0.097 | 0.009 | 0.363 | 0.052 | 0.013 | -
|  |  | CMP01-HT017 | UN-002-09 |  | PL-008-01 |  | LN-009-1 |  | 55 | Shinagawa P6RSGS | A |  |  | 0.091 | 0.007 | 0.362 | 0.036 | 0.019 | -
|  |  | CMP01-HT018 | UN-002-10 |  | PL-008-02 |  | LN-009-2 |  | 57 | Shinagawa P6RSGS | B |  |  | 0.1021 | 0.01 | 0.401 | 0.036 | 0.018 | 0.0001
|  |  | CMP01-HT019 | UN-002-11 |  | PL-008-03 |  | LN-009-3 |  | 53 | Shinagawa P6RSGS | B | SPECIAL |  | 0.032 | 0.01 | 0.298 | 0.053 | 0.013 | 0.0001
|  |  | CMP01-HT020 | UN-002-12 |  | PL-008-04 |  | LN-009-4 | 219 | 54 | Shinagawa P6RSGS | D |  |  | 0.036 | 0.015 | 0.247 | 0.035 | 0.011 | 0.0002
|  |  | CMP01-HT021 | UN-002-13 |  | PL-008-05 | 264 | LN-010-1 | 45 | 45 | Shinagawa P6RSGS | A |  |  | 0.041 | 0.013 | 0.293 | 0.05 | 0.02 | -
|  |  | CMP01-HT022 | UN-002-14 |  | PL-009-01 |  | LN-011-1 |  | 45 | Shinagawa P6RSGS | D |  |  | 0.039 | 0.008 | 0.281 | 0.034 | 0.01 | -
|  |  | CMP01-HT023 | UN-002-15 |  | PL-009-02 |  | LN-011-2 | 90 | 45 | Shinagawa P6RSGS | D |  |  | 0.037 | 0.008 | 0.267 | 0.041 | 0.013 | -
|  |  | CMP01-HT024 | UN-002-16 |  | PL-009-03 |  | LN-012-1 |  | 53 | Shinagawa P6RSGS | C | ultra-low-carbon |  | 0.002 | 0.002 | 0.104 | 0.056 | 0.009 | -
|  |  | CMP01-HT025 | UN-002-17 |  | PL-009-04 |  | LN-012-2 |  | 43 | Shinagawa P6RSGS | C |  |  | 0.041 | 0.005 | 0.279 | 0.041 | 0.01 | -
|  |  | CMP01-HT026 | UN-002-18 | 913 | PL-009-05 | 236 | LN-012-3 | 146 | 50 | Shinagawa P6RSGS | B |  | PL breakage, remaining sticked to UN | 0.046 | 0.007 | 0.294 | 0.048 | 0.014 | -
|  |  | CMP01-HT027 | UN-003-01 |  | PL-010-01 |  | LN-013-1 | 67 | 67 | Shinagawa P6RSGS | B |  |  | 0.043 | 0.005 | 0.263 | 0.046 | 0.009 | 0.0003
|  |  | CMP01-HT028 | UN-003-02 |  | PL-010-02 |  | LN-014-1 | 56 | 56 | Shinagawa P6RSGS | C |  |  | 0.039 | 0.006 | 0.277 | 0.035 | 0.012 | 0.0002
|  |  | CMP01-HT029 | UN-003-03 |  | PL-010-03 |  | LN-015-1 | 65 | 65 | Shinagawa P6RSGS | C |  |  | 0.09 | 0.01 | 0.599 | 0.056 | 0.008 | -
|  |  | CMP01-HT030 | UN-003-04 |  | PL-010-04 |  | LN-016-1 |  | 59 | Shinagawa P6RSGS | C |  |  | 0.029 | 0.001 | 0.206 | 0.031 | 0.016 | -
|  |  | CMP01-HT031 | UN-003-05 |  | PL-010-05 | 292 | LN-016-2 | 104 | 45 | Shinagawa P6RSGS | D |  |  | 0.16 | 0.01 | 0.467 | 0.042 | 0.011 | -
|  |  | CMP01-HT032 | UN-003-06 |  | PL-011-01 |  | LN-017-1 | 71 | 71 | Shinagawa P6RSGS | D | Common
|  |  | CMP01-HT033 | UN-003-07 |  | PL-011-02 |  | LN-018-1 |  | 54 | Shinagawa P6RSGS | B | Common
|  |  | CMP01-HT034 | UN-003-08 |  | PL-011-03 |  | LN-018-2 |  | 38 | Shinagawa P6RSGS | B | Common
|  |  | CMP01-HT035 | UN-003-09 |  | PL-011-04 |  | LN-018-3 |  | 40 | Shinagawa P6RSGS | C | Common
|  |  | CMP01-HT036 | UN-003-10 |  | PL-011-05 | 254 | LN-018-4 | 183 | 51 | Shinagawa P6RSGS | C | Common
|  |  | CMP01-HT037 | UN-003-11 |  | PL-012-01 |  | LN-019-1 |  | 49 | RHI-M Cr2O3 | B | SPECIAL
|  |  | CMP01-HT038 | UN-003-12 |  | PL-012-02 |  | LN-019-2 |  | 50 | RHI-M Cr2O3 | B | Common
|  |  | CMP01-HT039 | UN-003-13 |  | PL-012-03 |  | LN-019-3 |  | 45 | RHI-M Cr2O3 | D | Common
|  |  | CMP01-HT040 | UN-003-14 |  | PL-012-04 |  | LN-019-4 |  | 73 | RHI-M Cr2O3 | A | Common
|  |  | CMP01-HT041 | UN-003-15 |  | PL-012-05 |  | LN-019-5 |  | 52 | RHI-M Cr2O3 | B | Common
|  |  | CMP01-HT042 | UN-003-16 | 866 | PL-012-06 | 320 | LN-019-6 | 320 | 51 | RHI-M Cr2O3 | D |  | PL breakage, remaining sticked to UN
|  |  | CMP01-HT043 | UN-004-01 |  | PL-013-01 |  | LN-020-1 |  | 51 | Shinagawa P6RSGS | D
|  |  | CMP01-HT044 | UN-004-02 |  | PL-013-02 |  | LN-020-2 |  | 68 | Shinagawa P6RSGS | A
|  |  | CMP01-HT045 | UN-004-03 |  | PL-013-03 |  | LN-020-3 |  | 51 | Shinagawa P6RSGS | A
|  |  | CMP01-HT046 | UN-004-04 |  | PL-013-04 |  | LN-020-4 |  | 69 | Shinagawa P6RSGS | B
|  |  | CMP01-HT047 | UN-004-05 |  | PL-013-05 |  | LN-020-5 | 290 | 51 | Shinagawa P6RSGS | D
|  |  | CMP01-HT048 | UN-004-06 |  | PL-013-06 | 340 | LN-021-1 | 50 | 50 | Shinagawa P6RSGS | D
|  |  | CMP01-HT049 | UN-004-07 |  | PL-014-01 |  | LN-022-1 |  | 46 | Shinagawa P6RSGS | A
|  |  | CMP01-HT050 | UN-004-08 |  | PL-014-02 |  | LN-022-2 |  | 42 | Shinagawa P6RSGS | A
|  |  | CMP01-HT051 | UN-004-09 |  | PL-014-03 |  | LN-022-3 |  | 44 | Shinagawa P6RSGS | C
|  |  | CMP01-HT052 | UN-004-10 |  | PL-014-04 |  | LN-022-4 | 183 | 51 | Shinagawa P6RSGS | C
|  |  | CMP01-HT053 | UN-004-11 |  | PL-014-05 |  | LN-023-1 |  | 54 | Shinagawa P6RSGS | D
|  |  | CMP01-HT054 | UN-004-12 |  | PL-014-06 | 287 | LN-023-2 | 104 | 50 | Shinagawa P6RSGS | A |  | Minor filtration between UN and PL
|  |  | CMP01-HT055 | UN-004-13 |  | PL-015-01 |  | LN-024-1 |  | 51 | Shinagawa P6RSGS | C
|  |  | CMP01-HT056 | UN-004-14 |  | PL-015-02 |  | LN-024-2 |  | 64 | Shinagawa P6RSGS | A
|  |  | CMP01-HT057 | UN-004-15 |  | PL-015-03 |  | LN-024-3 |  | 49 | Shinagawa P6RSGS | A
|  |  | CMP01-HT058 | UN-004-16 |  | PL-015-04 |  | LN-024-4 | 208 | 44 | Shinagawa P6RSGS | B
|  |  | CMP01-HT059 | UN-004-17 |  | PL-015-05 |  | LN-025-1 |  | 36 | Shinagawa P6RSGS | B
|  |  | CMP01-HT060 | UN-004-18 | 922 | PL-015-06 | 295 | LN-025-2 | 87 | 51 | Shinagawa P6RSGS | C |  | PL breakage, remaining sticked to UN
|  |  | CMP01-HT061 | UN-005-01 |  | PLA-016-01 |  | LN-026-01 |  | 52 | Shinagawa P6RSGS | B | API
|  |  | CMP01-HT062 | UN-005-02 |  | PLA-016-02 | 312 | LN-026-02 | 145 | 93 | Shinagawa P6RSGS | C | API
|  |  | CMP01-HT063 | UN-005-03 |  | PL-017-01 |  | LN-027-01 |  | 51 | Shinagawa P6RSGS | C
|  |  | CMP01-HT064 | UN-005-04 |  | PL-017-02 |  | LN-027-02 |  | 56 | Shinagawa P6RSGS | C
|  |  | CMP01-HT065 | UN-005-05 |  | PL-017-03 |  | LN-027-03 | 160 | 53 | Shinagawa P6RSGS | A
|  |  | CMP01-HT066 | UN-005-06 |  | PL-017-04 |  | LN-028-01 |  | 44 | Shinagawa P6RSGS | A | SPECIAL | Minor Air intake at PL
|  |  | CMP01-HT067 | UN-005-07 |  | PL-017-05 |  | LN-028-02 |  | 44 | Shinagawa P6RSGS | B
|  |  | CMP01-HT068 | UN-005-08 |  | PL-017-06 | 298 | LN-028-03 | 138 | 50 | Shinagawa P6RSGS | A
|  |  | CMP01-HT069 | UN-005-09 |  | PLA-018-01 |  | LN-029-01 |  | 54 | Shinagawa P6RSGS | C | API
|  |  | CMP01-HT070 | UN-005-10 |  | PLA-018-02 |  | LN-029-02 |  | 54 | Shinagawa P6RSGS | D | API
|  |  | CMP01-HT071 | UN-005-11 | 610 | PLA-018-03 | 312 | LN-029-03 | 167 | 59 | Shinagawa P6RSGS | D | Common | PL breakage, remaining sticked to UN
|  |  | CMP01-HT072 | UN-006-01 |  | PL-019-01 |  | LN-030-01 |  | 59 | Shinagawa P6RSGS | B | API
|  |  | CMP01-HT073 | UN-006-02 |  | PL-019-02 | 114 | LN-030-02 | 114 | 55 | Shinagawa P6RSGS | B | Common
|  |  | CMP01-HT074 | UN-006-03 |  | PL-020-01 |  | LN-031-01 |  | 59 | Shinagawa P6RSGS | C | SPECIAL
|  |  | CMP01-HT075 | UN-006-04 |  | PL-020-02 | 115 | LN-031-02 | 115 | 56 | Shinagawa P6RSGS | C | Common
|  |  | CMP01-HT076 | UN-006-05 |  | PLA-021-01 |  | LN-032-01 |  | 55 | Shinagawa P6RSGS | D | API
|  |  | CMP01-HT077 | UN-006-06 |  | PLA-021-02 |  | LN-032-02 | 108 | 53 | Shinagawa P6RSGS | B | API
|  |  | CMP01-HT078 | UN-006-07 |  | PLA-022-01 |  | LN-033-01 |  | 60 | Shinagawa P6RSGS | B | API
|  |  | CMP01-HT079 | UN-006-08 |  | PLA-022-02 |  | LN-033-02 |  | 48 | Shinagawa P6RSGS | C | Common
|  |  | CMP01-HT080 | UN-006-09 |  | PLA-022-03 | 415 | LN-033-03 | 164 | 56 | Shinagawa P6RSGS | C | Common
|  |  | CMP01-HT081 | UN-006-10 |  | PL-023-01 |  | LN-034-01 |  | 52 | RHI-M Cr2O3 | D | Common
|  |  | CMP01-HT082 | UN-006-11 |  | PL-023-02 |  | LN-034-02 |  | 61 | RHI-M Cr2O3 | D | SPECIAL
|  |  | CMP01-HT083 | UN-006-11 |  | PL-023-02 |  | LN-034-02 |  | - | RHI-M Cr2O3 | B | Common | Life 83 - The heat broke through lining, so did nt cast (full return)
|  |  | CMP01-HT084 | UN-006-12 |  | PL-023-03 | 166 | LN-034-03 | 166 | 53 | RHI-M Cr2O3 | A | Common
|  |  | CMP01-HT085 | UN-006-13 |  | PLA-024-01 |  | LN-035-01 |  | 45 | RHI-M Cr2O3 | A | API
|  |  | CMP01-HT086 | UN-006-14 |  | PLA-024-02 |  | LN-035-02 |  | 47 | RHI-M Cr2O3 | B | Common
|  |  | CMP01-HT087 | UN-006-15 | 805 | PLA-024-03 | 415 | LN-035-03 | 138 | 46 | RHI-M Cr2O3 | B | Common
|  |  | CMP01-HT088 | UN-007-01 |  | PL-025-01 | 0 | LN-036-01 | 0 | - | Shinagawa P6RSGS | D | Common | Sequence cut on machine, external valve obstruction
|  |  | CMP01-HT089 | UN-007-02 |  | PL-026-01 |  | LN-037-01 |  | 58 | Shinagawa P6RSGS | A |  |  | Wrench torque adjusted to 50N*m
|  |  | CMP01-HT090 | UN-007-03 |  | PL-026-02 |  | LN-037-02 |  | 52 | Shinagawa P6RSGS | C
|  |  | CMP01-HT091 | UN-007-04 |  | PL-026-03 |  | LN-037-03 |  | 56 | Shinagawa P6RSGS | C
|  |  | CMP01-HT092 | UN-007-05 |  | PL-026-04 |  | LN-037-04 |  | 47 | Shinagawa P6RSGS | C
|  |  | CMP01-HT093 | UN-007-06 |  | PL-026-05 |  | LN-037-05 |  | 49 | Shinagawa P6RSGS | D
|  |  | CMP01-HT094 | UN-007-07 |  | PL-026-06 | 318 | LN-037-06 | 318 | 56 | Shinagawa P6RSGS | D
|  |  | CMP01-HT095 | UN-007-08 | 323 | PLA-027-01 | 415 | LN-038-01 | 5 | 5 | Shinagawa P6RSGS | A | API | Sequence cut on machine, external valve obstruction
|  |  | CMP01-HT096 | UN-008-01 |  | PL-028-01 |  | LN-039-01 |  | 58 | Shinagawa P6RSGS | A |  | Oxygen cleaning miss causes heat insulation panel damage
|  |  | CMP01-HT097 | UN-008-02 |  | PL-028-02 |  | LN-039-02 |  | 49 | Shinagawa P6RSGS | C
|  |  | CMP01-HT098 | UN-008-03 |  | PL-028-03 |  | LN-039-03 | 155 | 48 | Shinagawa P6RSGS | C
|  |  | CMP01-HT099 | UN-008-04 |  | PL-028-04 |  | LN-040-01 |  | 64 | Shinagawa P6RSGS | D
|  |  | CMP01-HT100 | UN-008-05 |  | PL-028-05 |  | LN-040-02 |  | 84 | Shinagawa P6RSGS | B
|  |  | CMP01-HT101 | UN-008-06 |  | PL-028-06 | 356 | LN-040-03 | 201 | 53 | Shinagawa P6RSGS | B
|  |  | CMP01-HT102 | UN-008-07 |  | PL-029-01 |  | LN-041-01 |  | 48 | Shinagawa P6RSGS | C
|  |  | CMP01-HT103 | UN-008-08 |  | PL-029-02 |  | LN-041-02 |  | 42 | Shinagawa P6RSGS | C
|  |  | CMP01-HT104 | UN-008-09 |  | PL-029-03 |  | LN-041-03 |  | 49 | Shinagawa P6RSGS | A
|  |  | CMP01-HT105 | UN-008-10 |  | PL-029-04 | 193 | LN-041-04 | 193 | 54 | Shinagawa P6RSGS | A
|  |  | CMP01-HT106 | UN-008-11 |  | PLA-030-01 |  | LN-042-01 |  | 55 | RHI-M Cr2O3 | D | API
|  |  | CMP01-HT107 | UN-008-12 |  | PLA-030-02 |  | LN-042-02 |  | 46 | RHI-M Cr2O3 | A | API
|  |  | CMP01-HT108 | UN-008-13 |  | PLA-030-03 | 149 | LN-042-03 | 149 | 48 | RHI-M Cr2O3 | A | API | Filtration between UN and PL
|  |  | CMP01-HT109 | UN-008-14 |  | PL-031-01 |  | LN-043-01 |  | 45 | RHI-M Cr2O3 | D
|  |  | CMP01-HT110 | UN-008-15 |  | PL-031-02 |  | LN-043-02 |  | 49 | RHI-M Cr2O3 | D
|  |  | CMP01-HT111 | UN-008-16 |  | PL-031-03 |  | LN-043-03 |  | 51 | RHI-M Cr2O3 | D
|  |  | CMP01-HT112 | UN-008-17 |  | PL-031-04 |  | LN-043-04 |  | 63 | RHI-M Cr2O3 | B
|  |  | CMP01-HT113 | UN-008-18 |  | PL-031-05 |  | LN-043-05 |  | 47 | RHI-M Cr2O3 | B
|  |  | CMP01-HT114 | UN-008-19 | 1000 | PL-031-06 | 302 | LN-043-06 | 302 | 47 | RHI-M Cr2O3 | D
|  |  | CMP01-HT115 | UN-009-01 |  | PL-032-01 |  | LN-044-01 |  | 82 | Shinagawa P6RSGS | A
|  |  | CMP01-HT116 | UN-009-02 |  | PL-032-02 |  | LN-044-02 |  | 45 | Shinagawa P6RSGS | C
|  |  | CMP01-HT117 | UN-009-03 |  | PL-032-03 |  | LN-044-03 | 179 | 52 | Shinagawa P6RSGS | C
|  |  | CMP01-HT118 | UN-009-04 |  | PL-032-04 |  | LN-045-01 |  | 51 | Shinagawa P6RSGS | C
|  |  | CMP01-HT119 | UN-009-05 |  | PL-032-05 |  | LN-045-02 | 106 | 55 | Shinagawa P6RSGS | D
|  |  | CMP01-HT120 | UN-009-06 | 337 | PL-032-06 | 337 | LN-046-01 | 52 | 52 | Shinagawa P6RSGS | D |  | Ladle remake ahead of schedule due to reduction of Wall block thickness
|  |  | CMP01-HT121 | UN-010-01 |  | PL-033-01 |  | LN-047-01 |  | 61 | Shinagawa P6RSGS | D
|  |  | CMP01-HT122 | UN-010-02 |  | PL-033-02 |  | LN-047-02 |  | 66 | Shinagawa P6RSGS | D
|  |  | CMP01-HT123 | UN-010-03 |  | PL-033-03 |  | LN-047-03 |  | 59 | Shinagawa P6RSGS | B
|  |  | CMP01-HT124 | UN-010-04 |  | PL-033-04 |  | LN-047-04 |  | 47 | Shinagawa P6RSGS | B
|  |  | CMP01-HT125 | UN-010-05 |  | PL-033-05 |  | LN-047-05 |  | 57 | Shinagawa P6RSGS | C
|  |  | CMP01-HT126 | UN-010-06 | 343 | PL-033-06 | 343 | LN-047-06 | 343 | 53 | Shinagawa P6RSGS | A |  | Filtration between UN and PL; steel is found both inside and outside of mortar
|  |  | CMP01-HT127 | UN-011-01 |  | PL-034-01 |  | LN-048-01 |  | 45 | Shinagawa P6RSGS | D
|  |  | CMP01-HT128 | UN-011-02 |  | PL-034-02 |  | LN-048-02 | 96 | 51 | Shinagawa P6RSGS | D
|  |  | CMP01-HT129 | UN-011-03 |  | PL-034-03 |  | LN-049-01 |  | 56 | Shinagawa P6RSGS | C
|  |  | CMP01-HT130 | UN-011-04 |  | PL-034-04 |  | LN-049-02 |  | 59 | Shinagawa P6RSGS | C
|  |  | CMP01-HT131 | UN-011-05 |  | PL-034-05 |  | LN-049-03 |  | 48 | Shinagawa P6RSGS | A
|  |  | CMP01-HT132 | UN-011-06 |  | PL-034-06 | 309 | LN-049-04 | 213 | 50 | Shinagawa P6RSGS | C
|  |  | CMP01-HT133 | UN-011-07 |  | PL-035-01 |  | LN-050-01 |  | 54 | Shinagawa P6RSGS | C
|  |  | CMP01-HT134 | UN-011-08 |  | PL-035-02 |  | LN-050-02 |  | 55 | Shinagawa P6RSGS | D
1st Campaign | ends at | 20260821 | CMP01-HT135 | UN-011-09 | 463 | PL-035-03 | 154 | LN-050-03 | 154 | 45 | Shinagawa P6RSGS | D

## Linear PL
Linear PL corrosion measurement
[20 empty] | No. | Abbre. | Mark | Dimension / Item |  |  |  |  | Japanese (日本語)
[20 empty] | 1 | EB-T | A | Bore Diameter After Use – Transverse to Sliding Direction |  |  |  |  | 摺動方向と直交する方向の 使用後内径
[20 empty] | 2 | EB-S | B | Bore Diameter After Use – Sliding Direction |  |  |  |  | 摺動面摺動方向使用後穴径
PL Dimensions Specifications | [19 empty] | 3 | SED | C | Short-end Edge Damage Length |  |  |  |  | 短端側エッジ損傷長さ
[20 empty] | 4 | LED | D | Long-end Edge Damage Length |  |  |  |  | 長端側エッジ損傷長さ
| Remark in English | Data Type | Data Source | Abbre. | Mark | Unit | [13 empty] | 5 | LSD | E | Surface Damage Length (damage depth ≥ 0.1 mm) |  |  |  |  | 表面損傷長さ （損傷深さ 0.1 mm以上）
内径中心から短端側端面までの距離（鋼帯を含む） | Distance from Plate Short-end to Bore Center(steel band included) | Input | Specification | PSEtBC | W0 | mm | 184.5 | [12 empty] | 6 | PSEtLSD | F | Distance from Short-End Edge to Surface-Damage Boundary (steel band excluded) |  |  |  |  | 短端側端面から表面損傷 境界までの距離 （鋼帯を除く）
鋼帯厚さ | Steel band thickness | Input | Specification | SBT | X0 | mm | 4.5 | [12 empty] | 7 | TED | G | Total Edge Damage Length (= B + C + D) |  |  |  |  | エッジ損傷合計長さ （= B + C + D）
使用前穴半径（＝H0／2） | Bore Radius before use (= H₀ / 2) | Input | Specification | BR | Y0 | mm | 37.5 | [12 empty] | 8 | LD | T | Long-End Damage Length (= F − (W0 − X0 + Y0)) |  |  |  |  | 長端側損傷長さ （= F − (W0 − X0 + Y0)）
全閉時の内径中心間距離 | Bore-Center Distance at Fully Closed Position | Input | Specification | FCCD | Z0 | mm | 230 | [12 empty] | 9 | EB-NS | H | Enlarged Bore Diameter After Use – Non-Sliding Face (optional) |  |  |  |  | 非摺動面摺動方向使用後穴径
使用前初期ストローク（＝Z0－H0） | Stroke Distance Before Use (= Z0 − H₀) | Calculation | Formula | SD | R0 | mm | 155 | [12 empty] | 10 | NT | I | Neck Thickness (optional) |  |  |  |  | ネック部厚さ
使用前内径 | Bore Diameter before use (= 2Y0) | Calculation | Formula | BDia | H0 = 2*Y0 | mm | 75 | [12 empty] | 11 | BDia | H0 | Bore Diameter (H0 = 2 × Y0) |  |  |  |  | 2倍半径 （H0 = 2 × Y0）
[20 empty] | 12 | PSEtBC | W0 | Distance from Plate Short-end Edge to Bore Center (including band) |  |  |  |  | 中心から端までの距離 （鋼帯を含む）
[20 empty] | 13 | SBT | X0 | Band Thickness |  |  |  |  | 鋼帯厚さ（バンド厚さ）
[20 empty] | 14 | BR | Y0 | Unused Radius (each side) |  |  |  |  | 未使用半径（各側）
[20 empty] | 15 | FCCD | Z0 | Full Close Center Distance |  |  |  |  | 全閉中心距離
[20 empty] | 16 | RS | R | Remaining Stroke R = Z0 − T_upper − T_lower − 2 × Y0 |  |  |  |  | 残存ストローク = Z0 − T_upper − T_lower − Y0×2
日本語説明 | Remark in English | Data Type | Data Source | Abbre. | Mark | Unit
プレートID | Plate ID: (U/L)AA-BBB-CC(DDD) | Input | Identification |  | PL ID | - | UPL-001 | LPL-001 | UPL-002 | LPL-002 | UPL-003 | LPL-003 | UPL-004 | LPL-004 | UPL-005 | LPL-005 | UPL-012 | LPL-012 | UPL-013 | LPL-013 | UPL-014 | LPL-014 | UPL-016 | LPL-016 | UPL-017 | LPL-017 | UPLA-018 | LPLA-018 | UPL-019 | LPL-019 | UPLA-024 | LPLA-024 | UPL-030 | LPL-030 | UPL-029 | LPL-029 | UPL-033 | LPL-033
使用ヒート数 | Heats Used | Input | Operation Record | HU | CC | heats | 1 | 1 | 1 | 1 | 1 | 1 | 2 | 2 | 3 | 3 | 6 | 6 | 6 | 6 | 6 | 6 | 2 | 2 | 6 | 6 | 3 | 3 | 2 | 2 | 3 | 3 | 3 | 3 | 4 | 4
総使用時間 | Total Runtime | Input | Operation Record | TRT | DDD | min | 46 | 46 | 45 | 45 | 44 | 44 | 107 | 107 | 185 | 185 | 320 | 320 | 340 | 340 | 287 | 287 | 145 | 145 | 298 | 298 | 167 | 167 | 114 | 114 | 138 | 138 | 149 | 149 | 193 | 193
酸素洗浄時間 | Oxygen Lancing Time | Input | Operation Record | OLT |  | min
亀裂数 | Cracks Count | Measured | Visual Inspection | CC |  |  | 0 | 0 | 0 | 0 | 0 | 0 | 0 | 0 | 0 | 0 | 0 | 0 | 0 | 0 | 0 | 0 | 0 | 0 | 0 | 0 | 0 | 0 | 0 | 0 | 0 | 0 | 0 | 0 | 0 | 0 | 0 | 0
摺動方向と直交する方向の使用後内径 | Enlarged Bore Diameter(transverse) | Measured | Manual / Auto | EB-T | A | mm | 75 | 76 | 75 | 76 | 77 | 77 | 77 | 76 | 76 | 77 | 82 | 83 | 83 | 84 | 84 | 82 | 80 | 80 | 80 | 80 | 90 | 90 | 75 | 77 | 80 | 81 | 83 | 85 | 78 | 79 | 82 | 80
摺動面摺動方向使用後穴径 | Enlarged Bore Diameter(sliding) | Measured | Manual / Auto | EB-S | B | mm | 76 | 75 | 75 | 75 | 76 | 76 | 79 | 76 | 81 | 78 | 80 | 80 | 85 | 85 | 81 | 80 | 78 | 78 | 85 | 75 | 80 | 76 | 78 | 77 | 85 | 80 | 85 | 85 | 78 | 82 | 84 | 79
短端側エッジ損傷長さ | Short-end Edge Damage Length | Measured | Manual / Auto | SED | C | mm | 7 | 4 | 7 | 6 | 7 | 10 | 6 | 13 | 10 | 7 | 10 | 8 | 4 | 5 | 10 | 5 | 15 | 10 | 10 | 10 | 36 | 18 | 10 | 10 | 27 | 16 | 20 | 20 | 8 | 5 | 0 | 0
長端側エッジ損傷長さ | Long-end Edge Damage Length | Measured | Manual / Auto | LED | D | mm | 0 | 2 | 0 | 0 | 0 | 1 | 1 | 1 | 0 | 3 | 5 | 7 | 3 | 5 | 0 | 5 | 3 | 0 | 5 | 12 | 14 | 31 | 3 | 10 | 6 | 12 | 4 | 14 | 0 | 0 | 5 | 0
表面損傷長さ（損傷深さ 0.1 mm以上） | Long-end Surface Damage Length (damage depth ≥ 0.1 mm) | Measured | Manual / Auto | LSD | E | mm | 0 | 0 | 0 | 0 | 0 | 0 | 0 | 0 | 0 | 0 | 0 | 0 | 0 | 0 | 0 | 0 | 0 | 0 | 0 | 0 | 0 | 0 | 0 | 0 | 0 | 0 | 0 | 0 | 0 | 0 | 0 | 0
短端側端面から表面損傷境界までの距離（鋼帯を除く） | Distance from Plate Short-end to Long-end Surface-Damage (steel band excluded) | Measured | Manual / Auto | PSEtLSD | F | mm | 220 | 221 | 219 | 218 | 220 | 220 | 232 | 221 | 221 | 220 | 222 | 230 | 224 | 225 | 222 | 229 | 223 | 220 | 235 | 230 | 234 | 230 | 218 | 227 | 225 | 235 | 233 | 221 | 220 | 223 | 230 | 222
エッジ損傷合計長さ（＝B＋C＋D） | Total Edge Damage Length (= B + C + D) | Calculation | Formula | TED | G | mm | 83 | 81 | 82 | 81 | 83 | 87 | 86 | 90 | 91 | 88 | 95 | 95 | 92 | 95 | 91 | 90 | 96 | 88 | 100 | 97 | 130 | 125 | 91 | 97 | 118 | 108 | 109 | 119 | 86 | 87
非摺動面摺動方向使用後穴径 | Bore Diameter After Use – Non-Sliding Face | Measured | Manual | EB-NS | H | mm | 79 | 77 | 76 | 75 | 76 | 76 | 82 | 80 | 82 | 76 | 82 | 76 | 76 | 76 | 76 | 76
ネック部厚さ | Neck Thickness | Measured | Manual | NT | I | mm | 29 | 28 | 30 | 28 | 25 | 25 | 26 | 27 | 35 | 28 | 35 | 28 | 28 | 28 | 28 | 28
使用後孔面積 | Used Bore Area = π × rₓ × rᵧ | Calculation | Image Model | UBA | J | mm²
使用後孔径拡大面積 | Bore Enlargement Area = π × rₓ × rᵧ − π × Y₀² | Calculation | Formula | BEA | K | mm²
孔周辺エッジ損傷面積 | Bore Edge Damage Area ≈ Edge Damage Area − Bore Enlargement Area | Calculation | Image Model | BEDA | L | mm²
孔面積拡大率 | Bore Area Enlargement Ratio = (Bore Enlargement Area / Original Bore Area) × 100% | Calculation | Formula | BAER | M | %
長端側損傷長さ | Long-End Damage Length (= F − (W0 − X0 + Y0)) as bore center not identifiable, F is utilized to get T | Calculation | Formula | LD | T | mm | 2.5 | 3.5 | 1.5 | 0.5 | 2.5 | 2.5 | 14.5 | 3.5 | 3.5 | 2.5 | 4.5 | 12.5 | 6.5 | 7.5 | 4.5 | 11.5 | 5.5 | 2.5 | 17.5 | 12.5 | 16.5 | 12.5 | 0.5 | 9.5 | 7.5 | 17.5 | 15.5 | 3.5 | 2.5 | 5.5
T_upper と T_lower の絶対差 | Absolute Difference between T_upper and T_lower | Calculation | Formula | ΔT |  | mm | 1 |  | 1 |  | 0 |  | 11 |  | 1 |  | 8 |  | 1 |  | 7 |  | 3 |  | 5 |  | 4 |  | 9 |  | 10 |  | 12 |  | 3
残存ストローク | Remaining Stroke = Z0 - T_uppe r- T_lower - Y0*2 | Calculation | Formula | RS | R | mm | 149 |  | 153 |  | 150 |  | 137 |  | 149 |  | 138 |  | 141 |  | 139 |  | 147 |  | 125 |  | 126 |  | 145 |  | 130 |  | 136 |  | 147
ストローク減少量 | Deduction of Stroke = R0-R | Calculation | Formula | △RS |  | mm | 6 |  | 2 |  | 5 |  | 18 |  | 6 |  | 17 |  | 14 |  | 16 |  | 8 |  | 30 |  | 29 |  | 10 |  | 25 |  | 19 |  | 8
残存ストローク比率 | Remaining Stroke in % = R / R0 | Calculation | Formula | RSR |  | %
1ヒート当たりの損耗量 | Erosion per Heat = △R/(Heats Used) | Calculation | Formula | EPH |  | mm/heat | 6 |  | 2 |  | 5 |  | 9 |  | 2 |  | 2.833333 |  | 2.333333 |  | 2.666667 |  | 4 |  | 5 |  | 9.666667 |  | 5 |  | 8.333333 |  | 6.333333 |  | 2
損耗速度 | Erosion Rate = △R/(Total Runtime) | Calculation | Formula | ER |  | mm/min | 0.1304348 |  | 0.04444444 |  | 0.1136364 |  | 0.1682243 |  | 0.03243243 |  | 0.053125 |  | 0.04117647 |  | 0.05574913 |  | 0.05517241 |  | 0.1006711 |  | 0.1736527 |  | 0.0877193 |  | 0.1811594 |  | 0.1275168 |  | 0.04145078
Erosion Rate Score = (ER_limit − ER)/(ER_limit − ER_target) |  |  |  |  | ERS | % | #DIV/0! |  | #DIV/0! |  | #DIV/0! |  | #DIV/0! |  | #DIV/0! |  | #DIV/0! |  | #DIV/0! |  | #DIV/0! |  | #DIV/0! |  | #DIV/0! |  | #DIV/0! |  | #DIV/0! |  | #DIV/0! |  | #DIV/0! |  | #DIV/0!
[7 empty] | 96.12903 |  | 98.70968 |  | 96.77419 |  | 88.3871 |  | 96.12903 |  | 89.03226 |  | 90.96774 |  | 89.67742 |  | 94.83871 |  | 80.64516 |  | 81.29032 |  | 93.54839 |  | 83.87097 |  | 87.74194 |  | 94.83871
Damage Balance Score = (1 - ¦T_upper - T_lower¦ / (T_upper+T_lower) ) |  |  |  |  | WBS | % | 83.33333 |  | 50 |  | 100 |  | 38.88889 |  | 83.33333 |  | 52.94118 |  | 92.85714 |  | 56.25 |  | 62.5 |  | 83.33333 |  | 86.2069 |  | 10 |  | 60 |  | 36.84211 |  | 62.5
Bore Expansion Score = 1 − (G_upper + G_lower)/2 / G_limit |  |  |  |  | BES | % | 109.3333 |  | 108.6667 |  | 113.3333 |  | 117.3333 |  | 119.3333 |  | 126.6667 |  | 124.6667 |  | 120.6667 |  | 122.6667 |  | 131.3333 |  | 170 |  | 125.3333 |  | 150.6667 |  | 152 |  | 115.3333
Over all performance index |  |  |  |  | PPI | N/A | #DIV/0! |  | #DIV/0! |  | #DIV/0! |  | #DIV/0! |  | #DIV/0! |  | #DIV/0! |  | #DIV/0! |  | #DIV/0! |  | #DIV/0! |  | #DIV/0! |  | #DIV/0! |  | #DIV/0! |  | #DIV/0! |  | #DIV/0! |  | #DIV/0!
| Runtime SUM of All PLs Measured |  |  |  | min | 2578
| Heats Used SUM of all PLs Measured |  |  |  | heats | 49
| Erosion SUM of all PLs Measured |  |  |  | mm | 213
| Average ER of all PLs Measured |  |  |  | mm/min | 0.08262219
| Average EPH of all PLs Measure |  |  |  | mm/heat | 4.346939
|  |  |  | PL ID | Heats | R | [10 empty] | PL ID | Heats | T_upper | T_Lower
|  |  |  | PL-001 | 1 | 149 | [10 empty] | PL-001 | 1 | 3 | 4
|  |  |  | PL-002 | 1 | 153 | [10 empty] | PL-002 | 1 | 2 | 1
|  |  |  | PL-003 | 1 | 150 | [10 empty] | PL-003 | 1 | 3 | 3
|  |  |  | PL-004 | 2 | 137 | [10 empty] | PL-004 | 2 | 15 | 4
|  |  |  | PL-005 | 3 | 149 | [10 empty] | PL-005 | 3 | 4 | 3
|  |  |  | PL-012 | 6 | 138 | [10 empty] | PL-012 | 6 | 5 | 13
|  |  |  | PL-013 | 6 | 141 | [10 empty] | PL-013 | 6 | 7 | 8
|  |  |  | PL-014 | 6 | 139 | [10 empty] | PL-014 | 6 | 5 | 12
|  |  |  | PL-017 | 2 | 147 | [10 empty] | PL-017 | 2 | 6 | 3
|  |  |  | PL-018 | 6 | 125 | [10 empty] | PL-018 | 6 | 18 | 13
|  |  |  | PL-019 | 3 | 126 | [10 empty] | PL-019 | 3 | 17 | 13
|  |  |  | PL-024 | 2 | 145 | [10 empty] | PL-024 | 2 | 1 | 10
|  |  |  | PL-030 | 3 | 130 | [10 empty] | PL-030 | 3 | 8 | 18
|  |  |  | PL-029 | 3 | 136 | [10 empty] | PL-029 | 3 | 16 | 4
|  |  |  | PL-033 | 4 | 147 | [10 empty] | PL-033 | 4 | 3 | 6
A
C
B
D
E
I
H
F
G
T
Top View (Upper plate, Sliding face)
Cross-section (Single plate)
T
T
R
Y0
Z0
X0
W0
Y0
H0
Assembled View (Upper & Lower plates)